## Plaatbuiging volgens DIN6935
Plaatbuiging volgens DIN 6935
| Materiaal |  | 04) austenitisch corrosievast staal
| Lengte A |  | 50 | mm
| Lengte B |  | 50 | mm
| Plaatdikte S |  | 2 | mm
| Buigfactor C |  | 0.5
| Minimale buigstraal Rimin |  | 1 | mm | Openingshoek 900 … 1650
| Buigstraal Ri |  | 2 | mm
| Openingshoek b |  | 120 | graden
| k - waarde |  | 0.65
| Correctiefactor X |  | 1.843729 | mm
| Gestrekte lengte L=A+B-X |  | 98.15627 | mm
Created by Toon Franssen Modified by Stefaan Boel
http://www.inventorwizard.be/nl
Materiaal |  | Buigfac C
01) staal Fe 360 |  | 0.5
02) staal Fe 510 |  | 0.8
03) dieptrekstaal |  | 0.5
04) austenitisch corrosievast staal |  | 0.5
05) aluminium, zacht |  | 0.3
06) aluminium, hard |  | 0.6
07) zink |  | 0.4
08) koper, zacht |  | 0.25
09) messing, zacht |  | 0.3
10) messing, hard |  | 0.4